## 成功结果
水煮实验模块验收证据：成功结果
脱敏样例 01_all_pass.xlsx 的实际运行结果
任务状态 | success | 处理文件 | 1 | 异常项 | 0 | 待确认项 | 0
失败文件 | 0 | 跳过文件 | 0 | 模块 | boiling | 版本 | 0.1.0
输出类型 | 文件名 | 说明 | 状态 | 规则版本 | AI请求 | 输入是否修改 | 结论
summary_excel + analysis_report | boiling_summary.xlsx / boiling_analysis.md | 生成成功 | success | 2026.07-draft | 0 | 否（SHA-256不变） | 通过

## 异常结果
水煮实验模块验收证据：异常结果
8个脱敏样例批处理的实际异常摘要
任务状态 | needs_confirmation | 处理文件 | 7 | 异常项 | 6 | 待确认项 | 2
失败文件 | 0 | 跳过文件 | 0 | 模块 | boiling | 版本 | 0.1.0
序号 | 严重度 | 字段 | 规则ID | 消息 | 建议 | 文件 | 是否正式判定
1 | warning | average_density_g_cm3 | BOILING-DENSITY-001 | 平均密度超出当前暂存阈值；该规则尚未获客户确认，不能作为正式合格判定。 | 复核原始测量值，并由有权限人员确认密度阈值后再作正式判断。 | 02_density_observation.xlsx | 否/待复核
2 | warning | average_expansion_ratio | BOILING-EXPANSION-001 | 平均膨胀率超出当前产品用途对应的暂存阈值；规则尚未获客户确认。 | 复核产品用途及测量值，并由有权限人员确认正式阈值。 | 03_expansion_observation.xlsx | 否/待复核
3 | warning | immersion_peel_result | BOILING-PEEL-SOURCE-001 | 原表记录浸渍剥离检测不合格。 | 保留原表结论并转人工复核；本模块不替代检测人员作正式判定。 | 04_peel_fail.xlsx | 否/待复核
4 | critical | samples |  | 缺少关键字段 samples，该文件未进入正常汇总统计。 | 复核空表、未完成表或模板结构变化，并补齐原始记录。 | 07_empty_incomplete.xlsx | 否/待复核
5 | warning | density_g_cm3 | BOILING-CALC-CONFLICT-001 | 样1 的原表值与模块复算值不一致。 | 核对公式、单位和原始测量记录；在确认前同时保留两个值。 | 08_calculation_conflict.xlsx | 否/待复核
6 | warning | expansion_ratio | BOILING-CALC-CONFLICT-001 | 样1 的原表值与模块复算值不一致。 | 核对公式、单位和原始测量记录；在确认前同时保留两个值。 | 08_calculation_conflict.xlsx | 否/待复核

## 人工确认
水煮实验模块验收证据：人工确认
脱敏样例 08_calculation_conflict.xlsx 的实际确认项
任务状态 | needs_confirmation | 处理文件 | 1 | 异常项 | 2 | 待确认项 | 2
失败文件 | 0 | 跳过文件 | 0 | 模块 | boiling | 版本 | 0.1.0
确认ID | 字段 | 原因 | 建议值 | 候选值 | 置信度 | 批量适用 | 阻断
C-CONFLICT-1-603761a3a3d3 | density_g_cm3 | 样1 原表值与复算值冲突，需要人工选择可信来源。 | 1.2 | 1.28 / 1.2 | 0.5 | 否 | 否
C-CONFLICT-2-603761a3a3d3 | expansion_ratio | 样1 原表值与复算值冲突，需要人工选择可信来源。 | 0.05 | 0.08 / 0.05 | 0.5 | 否 | 否